## Sheet1
附件2
产品质量国家监督抽查连续两次抽查 不合格企业名单
序号 | 生产单位 | 生产单位所在地 | 抽查时间 | 产品名称 | 规格型号 | 生产日期/批号 | 主要不合格项目
1 | 成都市福森人造板有限责任公司 | 四川省 | 2021年 | 刨花板 | 2440mm×1220mm×18mm | 2021.08.19 | 甲醛释放量
|  |  | 2020年 | 刨花板 | 2440mm×1220mm×18mm | 2020-8-23 | 甲醛释放量
2 | 泉州利兴建材有限公司 | 福建省 | 2021年 | 陶瓷砖 | LS1599， 150mm×500mm | 2021-07-03/21.07.03 | 尺寸
|  |  | 2020年 | 陶瓷砖(干压炻瓷砖) | Y93005，90mm×300mm | 2020-07-25 | 破坏强度
3 | 江西联创塑业发展有限公司 | 江西省 | 2021年 | U-PVC建筑排水用管材（硬聚氯乙烯PVC-U管材） | dn50×en2.0mm | 2021-08-03 | 壁厚,密度,拉伸屈服应力,断裂伸长率,落锤冲击试验
|  |  | 2020年 | UPVC建筑排水用管材 | dn75×2.3(mm) | 2020-07-22 | 壁厚,密度,拉伸屈服强度
4 | 威海市华纳塑胶有限公司 | 山东省 | 2021年 | 建筑排水用UPVC无铅管材（硬聚氯乙烯（PVC-U）管材） | D110×3.2mm | 2021年04月21日 | 铅限量
|  |  | 2020年 | 建筑排水用UPVC无铅管材（硬聚氯乙烯（PVC-U）管材） | dn75×en2.3mm | 2020-03-18 | 拉伸屈服应力,断裂伸长率,落锤冲击试验,铅限量
5 | 阜新银茂木业有限公司 | 辽宁省 | 2021年 | 中密度纤维板 | 2440mm×1220mm×15mm | 2021-07-15 | 吸水厚度膨胀率
|  |  | 2020年 | 中密度纤维板 | 2440mm×1220mm×15mm | 2020年6月 | 吸水厚度膨胀率
6 | 鞍山市中元密度板有限公司 | 辽宁省 | 2021年 | 中密度纤维板 | 2440mm×1220mm×12mm | 2021-04-06/20210406-09 | 吸水厚度膨胀率
|  |  | 2020年 | 中密度纤维板 | 2440mm×1220×18mm | 2020-06-14 | 甲醛释放量
7 | 新沂市大自然木业有限公司 | 江苏省 | 2021年 | 中密度纤维板 | 2440mm×1220mm×15mm | 20210719 | 静曲强度,吸水厚度膨胀率
|  |  | 2020年 | 中密度纤维板 | 2440mm×1220mm×15mm | 2020.3.23/2020.3.23 | 静曲强度,表面结合强度
8 | 广西来宾凯立木业有限公司 | 广西壮族自治区 | 2021年 | 中密度纤维板 | 2440mm×1220mm×9mm | 2021.7.17/2021.7.17 | 内结合强度,甲醛释放量
|  |  | 2020年 | 中密度纤维板 | 2440mm×1220mm×9mm | 2020.7.25/725 | 吸水厚度膨胀率