## Sheet1
附件1
2021年室内装修材料产品质量国家监督抽查 不合格产品及企业名单
序号 | 产品种类 | 标称生产单位 | 标称生产单位所在地 | 产品名称 | 规格型号 | 产品等级 | 生产日期/批号 | 主要不合格项目 | 承检机构 | 备注
1 | 采暖用散热器 | 天津市雅美散热器厂 | 天津市 | 钢制采暖散热器 | GZ2-600-1.5/1.0（60*30） | 合格品 | 2021年8月7日/20210807 | 金属热强度 | 初检机构：吉林省产品质量监督检验院(国家散热器产品质量检验检测中心) 复检机构： 北京建筑材料检验研究院有限公司(国家建筑材料工业建筑五金水暖产品质量监督检验测试中心) | 复检仍不合格
2 | 采暖用散热器 | 天津金泰华散热器有限公司 | 天津市 | 钢制采暖散热器 | GZ 2-600-1.5/1.0 | 合格品 | 2021-07-01 | 螺纹精度 | 北京建筑材料检验研究院有限公司(国家建筑材料工业建筑五金水暖产品质量监督检验测试中心)
3 | 采暖用散热器 | 唐山芦台经济开发区瑞鼎金属制品厂 | 河北省 | 80×80 铜铝复合散热器 | 80×80 | 合格品 | 2021年8月7日 | 散热量,螺纹精度,胀接质量 | 天津市产品质量监督检测技术研究院
4 | 采暖用散热器 | 河北万家福采暖设备制造有限公司 | 河北省 | 50×25片头（钢制散热器） | 590中×12柱 | 合格品 | 2021-05-01 | 螺纹精度 | 天津市产品质量监督检测技术研究院
5 | 采暖用散热器 | 清徐县赵家堡春光钢铝散热器厂 | 山西省 | 钢制80×50散热器 | BYGZ80 ×50 | 合格品 | 2021年7月17日 | 散热量,螺纹精度 | 北京建筑材料检验研究院有限公司(国家建筑材料工业建筑五金水暖产品质量监督检验测试中心)
6 | 采暖用散热器 | 山西丹帝散热器制造有限公司 | 山西省 | 钢制8050散热器 | SDGZ8050-6-0.4 | 合格品 | 2021年4月15日 | 螺纹精度 | 北京建筑材料检验研究院有限公司(国家建筑材料工业建筑五金水暖产品质量监督检验测试中心)
7 | 采暖用散热器 | 清徐县雅居丽散热器厂 | 山西省 | 钢制散热器 | 钢制80×50 | 合格品 | 2021.7.20 | 散热量,螺纹精度 | 天津市产品质量监督检测技术研究院
8 | 采暖用散热器 | 山西同昇晓宇散热器有限公司 | 山西省 | 8050钢制采暖散热器 | TSGZ-600 | 合格品 | 2021年7月15日 | 螺纹精度 | 北京建筑材料检验研究院有限公司(国家建筑材料工业建筑五金水暖产品质量监督检验测试中心)
9 | 采暖用散热器 | 山西宏磊散热器有限公司 | 山西省 | 8050钢制散热器 | 600中×10片 | 合格品 | 2021年6月27日 | 螺纹精度 | 北京建筑材料检验研究院有限公司(国家建筑材料工业建筑五金水暖产品质量监督检验测试中心)
10 | 采暖用散热器 | 太原市怀远散热器股份有限公司 | 山西省 | 钢制二柱散热器 | 50×25×600 | 合格品 | 2021年5月24日 | 螺纹精度 | 北京建筑材料检验研究院有限公司(国家建筑材料工业建筑五金水暖产品质量监督检验测试中心)
11 | 采暖用散热器 | 徐州市奎山散热器有限公司 | 江苏省 | 铜铝复合柱翼型散热器 | TLZ80-75/600-1.0 | 合格品 | 2021年5月/2021-5 | 散热量 | 吉林省产品质量监督检验院(国家散热器产品质量检验检测中心)
12 | 采暖用散热器 | 宁波永峰散热器制造有限公司 | 浙江省 | 压铸铝散热器 | ET-S80/600 | 合格品 | 2021年8月9日/20210809 | 散热量 | 吉林省产品质量监督检验院(国家散热器产品质量检验检测中心)
13 | 采暖用散热器 | 青州市春兴采暖设备厂 | 山东省 | 铝制柱翼型散热器 | LZY200-45/500-0.6 | 合格品 | 2021年7月/2021-7 | 散热量 | 吉林省产品质量监督检验院(国家散热器产品质量检验检测中心)
14 | 采暖用散热器 | 临朐达晟源暖通设备有限公司 | 山东省 | 钢铝复合散热器 | GL60-60/600-1.0 | 合格品 | 2021年7月/202107018 | 螺纹精度 | 北京建筑材料检验研究院有限公司(国家建筑材料工业建筑五金水暖产品质量监督检验测试中心)
15 | 采暖用散热器 | 陕西太诺采暖科技有限公司 | 陕西省 | 铜铝复合散热器 | TL80*80/10-600 | 合格品 | 2021年06月03日/20210603-20 | 螺纹精度 | 北京建筑材料检验研究院有限公司(国家建筑材料工业建筑五金水暖产品质量监督检验测试中心)
16 | 溶剂型木器涂料 | 上海阿宝实业有限公司 | 上海市 | PU三分光清面漆(聚氨酯类清漆) | 主剂：20kg/桶/DS-2101F3 固化剂：DS-610 | 合格品 | 主剂：2021-07-21；固化剂：20210729B1Y051 | 甲苯与二甲苯（含乙苯）总和含量 | 福建省产品质量检验研究院(国家建筑装饰装修产品质量监督检验中心（福建）)
17 | 溶剂型木器涂料 | 浙江大桥油漆有限公司 | 浙江省 | C03-5白色醇酸调合漆（醇酸树脂涂料） | 2.5kg/桶 | 合格品 | 2021-03-29/210307 | 多环芳烃总和含量 | 上海市质量监督检验技术研究院
18 | 溶剂型木器涂料 | 合肥永明涂料有限公司 | 安徽省 | 耐黄变七分哑白面漆（聚氨酯木器涂料） | 主剂：20kg/桶/PU127A 固化剂：10kg/桶/PU116B 稀释剂：15kg/桶/PU8001 | 合格品 | 主剂：2021-08-03/20210803001；固化剂：2021-06-09/20210609004； 稀释剂：2021-07-20/20210720003 | 耐黄变性 | 福建省产品质量检验研究院(国家建筑装饰装修产品质量监督检验中心（福建）)
19 | 溶剂型木器涂料 | 江门市雄泰新型材料科技有限公司 | 广东省 | 清味强效特清底漆（聚氨酯木器涂料） | 主剂：2kg/桶/SM-300 固化剂：1kg/桶/SM-40 稀释剂：1kg/桶/SM-008 | 合格品 | 主剂：2021-08-13/G210813000A； 固化剂：2021-08-13/G210813000A； 稀释剂：2021-08-13/G210813000A | 卤代烃总和含量 | 福建省产品质量检验研究院(国家建筑装饰装修产品质量监督检验中心（福建）)
20 | 溶剂型木器涂料 | 南雄市佳明化工有限公司 | 广东省 | PU透明底漆（溶剂型聚氨酯涂料） | 主剂：25kg/桶/DP1228；固化剂：DG1240；稀释剂：DX510 | 合格品 | 主剂：2021-07-27/003；固化剂：20210720003；稀释剂：20210804005 | 乙二醇醚及醚酯总和含量 | 上海市质量监督检验技术研究院
21 | 溶剂型木器涂料 | 江门市冠洋涂料化工有限公司 | 广东省 | PU优质亮光清面漆（聚氨酯木器涂料） | 主剂：20kg/桶/T-800；固化剂：10kg/桶/E-620；稀释剂：15kg/桶/T-120 | 合格品 | 主剂：2021-08-01/6601221080102；固化剂：2021-08-01/6601221080102；稀释剂：2021-08-01/6601221080102 | 游离二异氰酸酯总和含量 | 上海市质量监督检验技术研究院
22 | 溶剂型木器涂料 | 广州奥美特实业有限公司 | 广东省 | PU净味耐黄变哑光5分消白面漆（5分光）（溶剂型聚氨酯涂料） | 主剂：20kg/桶/MC-6205A 固化剂：MC-620B 稀释剂：CF-02 | 合格品 | 主剂：2021-05-06/2105066205A05； 固化剂：2021-05-06/210506620B02； 稀释剂：2021-05-06/2105060201 | 耐黄变性 | 福建省产品质量检验研究院(国家建筑装饰装修产品质量监督检验中心（福建）)
23 | 溶剂型木器涂料 | 惠州市天昊化工有限公司 | 广东省 | NC三分哑透明面漆（硝基木器涂料） | 主剂：20kg/桶；稀释剂：15kg/桶/105 | 合格品 | 主剂：2021-07-31；稀释剂：2021-08-03 | VOC含量,甲苯与二甲苯（含乙苯）总和含量 | 上海市质量监督检验技术研究院
24 | 溶剂型木器涂料 | 佛山市顺德区靓尔嘉化工有限公司 | 广东省 | PU水晶透明底漆（聚氨酯木器涂料） | 主剂：20kg/桶/KD107 固化剂：10kg/桶/KH502 稀释剂：18kg/桶/X802 | 合格品 | 主剂：2021-08-04/GCD210804024； 固化剂：2021-06-01/GCD210601005； 稀释剂：2021-06-03/GCD210603017 | 甲苯与二甲苯（含乙苯）总和含量 | 福建省产品质量检验研究院(国家建筑装饰装修产品质量监督检验中心（福建）)
25 | 溶剂型木器涂料 | 韶关欧文化学工业有限公司 | 广东省 | PU高级白底（溶剂型聚氨酯涂料） | 主剂：20kg/桶/BD-01；固化剂：DQG-01；稀释剂：801 | 合格品 | 主剂：2021-05-10/002；固化剂：20210718004；稀释剂：0710005 | 游离二异氰酸酯总和含量 | 上海市质量监督检验技术研究院
26 | 防火门 | 唐山弘昌门业有限公司 | 河北省 | 钢质隔热防火门 | GFM-0921-dk5A1.00（乙级）-1 | 合格品 | 2020-12-10/G1-G18 | 耐火性能 | 安徽省产品质量监督检验研究院
27 | 防火门 | 石家庄永安安全设备有限公司 | 河北省 | 钢质隔热防火门 | GFM-1021-dk6A1.00（乙级）-1 | 合格品 | 2021-08-10/8批5号 | 耐火性能 | 安徽省产品质量监督检验研究院
28 | 防火门 | 河北天发金属制品有限公司 | 河北省 | 钢质隔热防火门 | GFM-0618-dk6A1.00(乙级)-1 | 合格品 | 2021-07-28/20210718 | 耐火性能 | 安徽省产品质量监督检验研究院
29 | 防火门 | 遵化市天明门业有限公司 | 河北省 | 钢质隔热防火门 | GFM-0920-dk5A1.00（乙级）-1 | 合格品 | 2021-06-09/50 | 耐火性能 | 安徽省产品质量监督检验研究院
30 | 防火门 | 石家庄聚晨门业有限公司 | 河北省 | 钢质隔热防火门 | GFM-1221-d6A1.00（乙级）-2-子母式 | 合格品 | 2021-08/2021-08-24 | 耐火性能 | 广东产品质量监督检验研究院(国家消防产品质量监督检验中心（广东）)
31 | 防火门 | 河北鑫龙升门业有限公司 | 河北省 | 钢质隔热防火门 | GFM-1022-dk5A1.00(乙级)-1-XLS | 合格品 | 2021-08-01/XLS20210801-211 | 耐火性能 | 安徽省产品质量监督检验研究院
32 | 防火门 | 石家庄建良门业有限公司 | 河北省 | 钢质隔热防火门 | GFM-1021-d5A1.00（乙级）-1 | 合格品 | 2021-07/2021-07-03 | 耐火性能 | 广东产品质量监督检验研究院(国家消防产品质量监督检验中心（广东）)
33 | 防火门 | 河北阔润泽金属门窗有限公司 | 河北省 | 钢质隔热防火门 | GFM-0821-dk5 A1.00（乙级）-1 | 合格品 | 2021-06-30/626 | 耐火性能 | 初检机构：安徽省产品质量监督检验研究院 复检机构：上海建科检验有限公司(上海市建筑材料及构件质量监督检验站) | 复检仍不合格
34 | 防火门 | 邢台市跨世纪科技有限公司 | 河北省 | 钢质隔热防火门 | GFM-1021-d6A1.00（乙级）-1-B | 合格品 | 2021-07-10/20210062 | 耐火性能 | 安徽省产品质量监督检验研究院
35 | 防火门 | 唐山市万隆门窗制造有限公司 | 河北省 | 钢质隔热防火门 | GFM-1521-dk5A1.00（乙级）-2 | 合格品 | 2021-07-18/B529 | 耐火性能 | 安徽省产品质量监督检验研究院
36 | 防火门 | 苏州工业园区融安消防科技有限公司 | 江苏省 | 钢质隔热防火门 | GFM-1121-d5A1.00(乙级)-1 | 合格品 | Y210800506 | 耐火性能 | 安徽省产品质量监督检验研究院
37 | 防火门 | 浙江福达工贸有限公司 | 浙江省 | 钢质隔热防火门 | GFM-1021-dk5 A1.00(乙级)-1-带压型带门镜 | 合格品 | 2021-08-04/8.4-17 | 耐火性能 | 安徽省产品质量监督检验研究院
38 | 防火门 | 王力安防科技股份有限公司 | 浙江省 | 钢质隔热防火门 | GFM-1223-dk5 A1.00(乙级）-2-子母式-带门镜-带压型-WL6(1120) | 合格品 | 2021-7-20/157H012 | 耐火性能 | 初检机构：上海建科检验有限公司(上海市建筑材料及构件质量监督检验站) 复检机构：广东产品质量监督检验研究院(国家消防产品质量监督检验中心（广东）) | 复检仍不合格
39 | 防火门 | 浙江金大门业有限公司 | 浙江省 | 钢质隔热防火门 | GFM-1123-dk6 A1.00(乙级)-1-带门镜-带造型 | 合格品 | 2021-06-16/A210604-1 | 耐火性能 | 广东产品质量监督检验研究院(国家消防产品质量监督检验中心（广东）)
40 | 防火门 | 浙江同恒门业有限公司 | 浙江省 | 钢质隔热防火门 | GFM-1021-d5A1.00（乙级）-1 | 合格品 | 2021-07-16/2021-7-6-Y006 | 耐火性能 | 广东产品质量监督检验研究院(国家消防产品质量监督检验中心（广东）)
41 | 防火门 | 万佳安防科技有限公司 | 浙江省 | 钢质隔热防火门 | GFM-1021-dk5 A1.00(乙级)-1-带压型-带门镜 | 合格品 | 2021-04-26/21042605 | 耐火性能 | 初检机构：安徽省产品质量监督检验研究院 复检机构：上海建科检验有限公司(上海市建筑材料及构件质量监督检验站) | 复检仍不合格
42 | 防火门 | 东阳市康壮门业有限公司 | 浙江省 | 钢木质隔热防火门 | GMFM-0619-dk6A1.00（乙级)-1-III | 合格品 | 2019-11-5/191105 | 耐火性能 | 广东产品质量监督检验研究院(国家消防产品质量监督检验中心（广东）)
43 | 防火门 | 安徽三鑫消防器材有限公司 | 安徽省 | 钢质隔热防火门 | GFM-1020-d6A1.00（乙级）-1 | 合格品 | 2021-08-25 | 耐火性能 | 广东产品质量监督检验研究院(国家消防产品质量监督检验中心（广东）)
44 | 防火门 | 厦门恒荣达门业有限公司 | 福建省 | 钢质隔热防火门 | GFM-0921-d5A1.00(乙级）-1 | 合格品 | 2021-8-4/HRD21081402 | 耐火性能 | 上海建科检验有限公司(上海市建筑材料及构件质量监督检验站)
45 | 防火门 | 厦门宝家利消防科技有限公司 | 福建省 | 钢质隔热防火门 | GFM-1124-dk5 A1.50(甲级)-1 | 合格品 | 2021-08-20/202108020 | 耐火性能 | 上海建科检验有限公司(上海市建筑材料及构件质量监督检验站)
46 | 防火门 | 厦门三安达消防器材有限公司 | 福建省 | 木质隔热防火门 | MFM-0921-d5 A0.50(丙级）-1 | 合格品 | 2021年8月13日/20210813 | 耐火性能 | 上海建科检验有限公司(上海市建筑材料及构件质量监督检验站)
47 | 防火门 | 潍坊市同盛消防器材有限公司 | 山东省 | 钢质隔热防火门 | GFM-1023-dk6A1.00（乙级）-1 | 合格品 | 2021-08-14/2021-8-1587 | 耐火性能 | 广东产品质量监督检验研究院(国家消防产品质量监督检验中心（广东）)
48 | 防火门 | 潍坊东方泰星门业有限公司 | 山东省 | 钢质隔热防火门 | GFM-1021-dk6A1.00（乙级）-1-带造型-带门镜 | 合格品 | 2020-04-02/G2020022 | 耐火性能 | 广东产品质量监督检验研究院(国家消防产品质量监督检验中心（广东）)
49 | 防火门 | 山东新空间消防工程有限公司 | 山东省 | 钢质隔热防火门 | GFM-1521-d5A1.00（乙级）-2（1480mm×2075mm） | 合格品 | 2021-07-30/20-07-30-1 | 耐火性能 | 广东产品质量监督检验研究院(国家消防产品质量监督检验中心（广东）)
50 | 防火门 | 潍坊蓝盾门业有限公司 | 山东省 | 钢质隔热防火门 | GFM-1021-dk5A1.00（乙级）-1 | 合格品 | 2021-07-25 | 耐火性能 | 广东产品质量监督检验研究院(国家消防产品质量监督检验中心（广东）)
51 | 防火门 | 潍坊弘竣消防设备有限公司 | 山东省 | 钢质隔热防火门 | GFM-0921-dk6A1.00（乙级）-1 | 合格品 | 2021-08-03/HJ-210803-065Y | 耐火性能 | 广东产品质量监督检验研究院(国家消防产品质量监督检验中心（广东）)
52 | 防火门 | 潍坊宏威门业有限公司 | 山东省 | 钢质隔热防火门 | GFM-1221-dk6A1.50(甲级)-2-A-子母式 | 合格品 | 2021-08-09/20210809 | 耐火性能 | 广东产品质量监督检验研究院(国家消防产品质量监督检验中心（广东）)
53 | 防火门 | 东莞市东盾实业有限公司 | 广东省 | 钢质隔热防火门 | GFM-1221-d5 A1.00(乙级)-2 | 合格品 | 2021.04.03/2021-3-39 | 耐火性能 | 上海建科检验有限公司(上海市建筑材料及构件质量监督检验站)
54 | 防火门 | 广东吉富门业有限公司 | 广东省 | 钢质隔热防火门 | GFM-0921-d5A1.00(乙级)-1 | 合格品 | 2021-08-09/8-11 | 耐火性能 | 上海建科检验有限公司(上海市建筑材料及构件质量监督检验站)
55 | 防火门 | 广东同乐兴安防科技有限公司 | 广东省 | 钢质隔热防火门 | GFM-1521-d5A1.00（乙级）-2 | 合格品 | 2021-08-10/00029 | 耐火性能 | 上海建科检验有限公司(上海市建筑材料及构件质量监督检验站)
56 | 防火门 | 惠州安利防火建材有限公司 | 广东省 | 钢质隔热防火门 | GFM-1021-d6A1.00(乙级)-1 | 合格品 | 2021-08-10/ALG21-7-043A2 | 耐火性能 | 上海建科检验有限公司(上海市建筑材料及构件质量监督检验站)
57 | 防火门 | 广西广邑门业有限公司 | 广西壮族自治区 | 钢质隔热防火门 | GFM-1323-dk5 A1.00(乙级)-2 | 合格品 | 2021-5-25/0525 | 耐火性能 | 上海建科检验有限公司(上海市建筑材料及构件质量监督检验站)
58 | 防火门 | 广西双迎门业有限公司 | 广西壮族自治区 | 钢质隔热防火门 | GFM-1221-d5 A1.00(乙级)-2（1120） | 合格品 | 2021-6/46298 | 耐火性能 | 上海建科检验有限公司(上海市建筑材料及构件质量监督检验站)
59 | 防火门 | 广西南宁安居钢门有限公司 | 广西壮族自治区 | 钢质隔热防火门 | GFM-1021-d6 A1.00(乙级）-1 | 合格品 | 2021-05-28/210527-1 | 耐火性能 | 上海建科检验有限公司(上海市建筑材料及构件质量监督检验站)
60 | 防火门 | 柳州鼎固门窗制造有限公司 | 广西壮族自治区 | 钢质隔热防火门 | GFM-0921-dk5A1.00(乙级)-1 | 合格品 | 2021-07-10 | 耐火性能 | 广东产品质量监督检验研究院(国家消防产品质量监督检验中心（广东）)
61 | 防火门 | 南宁市保平安科技有限公司 | 广西壮族自治区 | 钢质隔热防火门 | GFM-1023-d6 A1.00(乙级)-1 | 合格品 | 2021-3-25/3-206 | 耐火性能 | 上海建科检验有限公司(上海市建筑材料及构件质量监督检验站)
62 | 防火门 | 云南胜捷门业有限公司 | 云南省 | 钢质隔热防火门 | GFM-1021-d6A1.00（乙级）-1 | 合格品 | 2021-05-15/XF2021540 | 耐火性能 | 上海建科检验有限公司(上海市建筑材料及构件质量监督检验站)
63 | 防火门 | 云南海纳门业有限公司 | 云南省 | 钢质隔热防火门 | GFM-0921-dk6A1.00（乙级）-1 | 合格品 | 2021-07-08/20210708 | 耐火性能 | 上海建科检验有限公司(上海市建筑材料及构件质量监督检验站)
64 | 硬聚氯乙烯（PVC-U）管材 | 哈尔滨腾泰塑胶厂 | 黑龙江省 | PVC-U实壁排水管材（硬聚氯乙烯（PVC-U）管材） | Φ110×3.2 | / | 2021年07月13日 | 密度,拉伸屈服应力,断裂伸长率 | 广州质量监督检测研究院
65 | 硬聚氯乙烯（PVC-U）管材 | 上海上塑控股（集团）有限公司 | 上海市 | 建筑排水用硬聚氯乙烯（PVC-U）管材（硬聚氯乙烯（PVC-U）管材） | dn50×en2.0mm | / | 2021-03-08 | 纵向回缩率 | 广州质量监督检测研究院
66 | 硬聚氯乙烯（PVC-U）管材 | 上海正圆管业有限公司 | 上海市 | 排水管（硬聚氯乙烯（PVC-U）管材） | dn50×en2.0mm | / | 2021-07-30 | 纵向回缩率 | 广州质量监督检测研究院
67 | 硬聚氯乙烯（PVC-U）管材 | 浙江钧通塑胶科技有限公司 | 浙江省 | U-PVC建筑排水用管（硬聚氯乙烯（PVC-U）管材） | dn75×en2.3mm | 合格品 | 2021-08-07 | 密度,拉伸屈服应力 | 佛山市质量计量监督检测中心
68 | 硬聚氯乙烯（PVC-U）管材 | 芜湖市鑫通塑业有限公司 | 安徽省 | PVC-U排水管(硬聚氯乙烯(PVC-U)管材) | dn75×en2.3mm | 合格品 | 2020-03-27 | 壁厚 | 佛山市质量计量监督检测中心
69 | 硬聚氯乙烯（PVC-U）管材 | 安徽皖通管业制造有限公司 | 安徽省 | PVC-U无铅环保排水管(硬聚氯乙烯(PVC-U)管材) | dn110×en3.2mm | 合格品 | 2021-06-21 | 铅限量 | 佛山市质量计量监督检测中心
70 | 硬聚氯乙烯（PVC-U）管材 | 漳州市集龙塑胶股份有限公司 | 福建省 | 建筑排水用PVC-U管材 | dn50mm×en2.0mm | 合格品 | 2021-07-28 | 纵向回缩率 | 福建省产品质量检验研究院(国家塑料制品质量监督检验中心（福州）)
71 | 硬聚氯乙烯（PVC-U）管材 | 江西华格科技管业有限公司 | 江西省 | U-PVC建筑排水管（硬聚氯乙烯PVC-U管材） | dn75×en1.65mm | 合格品 | 2021-07-28 | 密度,拉伸屈服应力,断裂伸长率,落锤冲击试验 | 福建省产品质量检验研究院(国家塑料制品质量监督检验中心（福州）)
72 | 硬聚氯乙烯（PVC-U）管材 | 江西台亚塑胶有限公司 | 江西省 | PVC-U建筑用排水管材（硬聚氯乙烯（PVC-U）管材） | dn110×en3.2mm | 合格品 | 2021-04-27 | 平均外径,壁厚 | 福建省产品质量检验研究院(国家塑料制品质量监督检验中心（福州）)
73 | 硬聚氯乙烯（PVC-U）管材 | 江西联创塑业发展有限公司 | 江西省 | U-PVC建筑排水用管材（硬聚氯乙烯PVC-U管材） | dn50×en2.0mm | 合格品 | 2021-08-03 | 壁厚,密度,拉伸屈服应力,断裂伸长率,落锤冲击试验 | 福建省产品质量检验研究院(国家塑料制品质量监督检验中心（福州）)
74 | 硬聚氯乙烯（PVC-U）管材 | 山东盛达塑胶有限公司 | 山东省 | PVC-U排水管(硬聚氯乙烯（PVC-U）排水管材) | dn110×en3.2mm | 合格品 | 2021-07-06 | 纵向回缩率,断裂伸长率 | 佛山市质量计量监督检测中心
75 | 硬聚氯乙烯（PVC-U）管材 | 山东阳谷顺达塑胶有限公司 | 山东省 | PVC-U排水管材（硬聚氯乙烯（PVC-U）管材） | dn110×en3.2mm | 合格品 | 2021-07-06 | 纵向回缩率,断裂伸长率 | 佛山市质量计量监督检测中心
76 | 硬聚氯乙烯（PVC-U）管材 | 山东运阳管业有限公司 | 山东省 | PVC-U排水管材(硬聚氯乙烯(PVC-U)管材) | dn50×en2.0mm | 合格品 | 2020-03-23 | 密度,拉伸屈服应力,断裂伸长率,落锤冲击试验,铅限量 | 佛山市质量计量监督检测中心
77 | 硬聚氯乙烯（PVC-U）管材 | 威海市华纳塑胶有限公司 | 山东省 | 建筑排水用UPVC无铅管材（硬聚氯乙烯（PVC-U）管材） | D110×3.2mm | / | 2021年04月21日 | 铅限量 | 广州质量监督检测研究院
78 | 硬聚氯乙烯（PVC-U）管材 | 山东新圳塑料科技有限公司 | 山东省 | UPVC管材(硬聚氯乙烯(PVC-U)管材) | dn75×en2.3mm | 合格品 | 2021-05-16 | 壁厚,拉伸屈服应力,断裂伸长率 | 佛山市质量计量监督检测中心
79 | 硬聚氯乙烯（PVC-U）管材 | 江门市宏图建材有限公司 | 广东省 | PVC-U排水管（硬聚氯乙烯（PVC-U）管材） | dn50×2.0mm | 合格品 | 2021-07-08 | 平均外径,纵向回缩率 | 佛山市质量计量监督检测中心
80 | 硬聚氯乙烯（PVC-U）管材 | 佛山市顺德区冠叶建材实业有限公司 | 广东省 | PVC-U排水管（无铅环保）（硬聚氯乙烯（PVC-U）管材） | dn50×2.0mm | 合格品 | 2021-06-07 | 拉伸屈服应力 | 佛山市质量计量监督检测中心
81 | 硬聚氯乙烯（PVC-U）管材 | 南塑建材塑胶制品（深圳）有限公司 | 广东省 | PVC-U建筑排水用管无铅（硬聚氯乙烯（PVC-U）管材） | dn50×2.0mm | 合格品 | 2021-05-25 | 纵向回缩率 | 佛山市质量计量监督检测中心
82 | 硬聚氯乙烯（PVC-U）管材 | 广西南财管道有限公司 | 广西壮族自治区 | 建筑排水用PVC-U管材（无铅） | dn50×2.0mm（A） | 合格品 | 2021年6月29日 | 纵向回缩率 | 佛山市质量计量监督检测中心
83 | 硬聚氯乙烯（PVC-U）管材 | 成都兴东电新材料科技有限公司 | 四川省 | PVC-U管材（硬聚氯乙烯（PVC-U）管材） | dn50×en2.0mm | 合格品 | 2021-06-20 | 密度,拉伸屈服应力,断裂伸长率 | 佛山市质量计量监督检测中心
84 | 硬聚氯乙烯（PVC-U）管材 | 四川欧宝路管业有限责任公司 | 四川省 | PVC-U排水管（硬聚氯乙烯PVC-U管材） | DN50×2.0 | / | 2021-04-29 | 拉伸屈服强度 | 福建省产品质量检验研究院(国家塑料制品质量监督检验中心（福州）)
85 | 硬聚氯乙烯（PVC-U）管材 | 贵州国塑科技管业有限责任公司 | 贵州省 | PVC-U排水管（建筑用硬聚氯乙烯PVC-U管材） | Φ75mm×2.3mm | 合格品 | 2021.04.03 | 纵向回缩率 | 佛山市质量计量监督检测中心
86 | 硬聚氯乙烯（PVC-U）管材 | 贵州龙成塑料管业有限公司 | 贵州省 | PVC-U排水管材（建筑用排水硬聚氯乙烯PVC-U管材） | dn90×3.0mm | 合格品 | 2021-06-05 | 平均外径,密度,拉伸屈服应力,断裂伸长率,落锤冲击试验 | 佛山市质量计量监督检测中心
87 | 硬聚氯乙烯（PVC-U）管材 | 西咸新区成泰建材有限公司 | 陕西省 | PVC-U建筑排水管材（硬聚氯乙烯（PVC-U）管材） | 110×3.2 | / | 2021-01-24 | 壁厚 | 广州质量监督检测研究院
88 | 硬聚氯乙烯（PVC-U）管材 | 宁夏毅辉管业有限公司 | 宁夏回族自治区 | PVC-U建筑用排水管材（硬聚氯乙烯（PVC-U）管材） | dn50×2.0mm | / | 2021-05-21 | 密度,拉伸屈服应力,断裂伸长率,落锤冲击试验 | 广州质量监督检测研究院
89 | 硬聚氯乙烯（PVC-U）管材 | 宁夏华塑管业有限公司 | 宁夏回族自治区 | PVC-U聚氯乙烯管材（硬聚氯乙烯（PVC-U）管材） | Φ110×3.2 | / | 2020-11-15 | 拉伸屈服强度 | 广州质量监督检测研究院
90 | 陶瓷砖 | 泉州利兴建材有限公司 | 福建省 | 陶瓷砖 | LS1599， 150mm×500mm | 优等品 | 2021-07-03/21.07.03 | 尺寸 | 上海建科检验有限公司(国家建筑工程材料质量检验检测中心)
91 | 陶瓷砖 | 福建省闽清蓝天陶瓷有限公司 | 福建省 | 陶瓷砖 | 300mm×600mm | 优等品 | 2020-11 | 吸水率 | 福建省产品质量检验研究院
92 | 陶瓷砖 | 淄博京齐力建陶有限公司 | 山东省 | 瓷抛大理石9811(陶瓷砖) | 900mm*900mm*11mm | 优等品 | 20210801/20210801 | 吸水率 | 佛山市质量计量监督检测中心(国家陶瓷及水暖卫浴产品质量监督检验中心)
93 | 陶瓷砖 | 淄博嵩岳建筑陶瓷有限公司 | 山东省 | 通体瓷抛大理石 | 800*800*11（mm） | 优等品 | 2021-4-20 | 尺寸 | 佛山市质量计量监督检测中心(国家陶瓷及水暖卫浴产品质量监督检验中心)
94 | 陶瓷砖 | 山东众狮陶瓷科技有限公司 | 山东省 | 抗菌生态石（陶瓷砖） | 800mm×800mm×11mm | 优等品 | 2021-8-7 | 吸水率 | 佛山市质量计量监督检测中心(国家陶瓷及水暖卫浴产品质量监督检验中心)
95 | 陶瓷砖 | 淄博唯能陶瓷有限公司 | 山东省 | 千鸿陶瓷（陶瓷砖） | 400*800*8（mm），QT85003，墙面砖 | 合格品 | 2021年第11周/211101 | 抗釉裂性 | 佛山市质量计量监督检测中心(国家陶瓷及水暖卫浴产品质量监督检验中心)
96 | 陶瓷砖 | 肇庆市恒球陶瓷有限公司 | 广东省 | 外墙瓷砖 | 145mmx45mmx6.5mm AS8197B-15 | 合格品 | 2021/07 | 破坏强度 | 佛山市质量计量监督检测中心(国家陶瓷及水暖卫浴产品质量监督检验中心)
97 | 陶瓷砖 | 佛山市福致陶瓷有限公司 | 广东省 | 陶瓷砖 | 300mm×600mm×7.6mm | 优等品 | 2021-04-30 | 破坏强度 | 福建省产品质量检验研究院
98 | 陶瓷砖 | 佛山市鼎盛泰陶瓷有限公司 | 广东省 | 通体大理石（陶瓷砖） | 800mm×800mm×10.5mm | 优等品 | 20210519/0519A3 | 断裂模数 | 佛山市质量计量监督检测中心(国家陶瓷及水暖卫浴产品质量监督检验中心)
99 | 陶瓷砖 | 佛山市天基陶瓷有限公司 | 广东省 | 干压陶制地砖 | 300mm×600mm×9.8mm | 优等品 | 20210526/52602 | 尺寸,吸水率 | 佛山市质量计量监督检测中心(国家陶瓷及水暖卫浴产品质量监督检验中心)
100 | 陶瓷砖 | 佛山市南海区加比亚陶瓷有限公司 | 广东省 | 陶瓷砖 | 400mm×800mm/ZJ6006 | 优等品 | 2021-06-22/E-08 | 吸水率,破坏强度 | 福建省产品质量检验研究院
101 | 陶瓷砖 | 广宁广陶陶瓷有限公司 | 广东省 | 丹霞石(陶瓷砖) | 285mm×75mm×12mm ALXG09958C | 合格品 | 20210716/210716NC | 尺寸 | 福建省产品质量检验研究院
102 | 陶瓷砖 | 广东佛山市名创陶瓷有限公司 | 广东省 | 万利达陶瓷全瓷中板系列(陶瓷砖) | 编号：WD78T19LA，400*800*8（mm），6片/箱，色号：F6 | 优等品 | 2021.8.13/2021.8.13 | 吸水率 | 佛山市质量计量监督检测中心(国家陶瓷及水暖卫浴产品质量监督检验中心)
103 | 陶瓷砖 | 佛山市金凯威陶瓷有限公司 | 广东省 | 现代简约大理石(陶瓷砖) | 800mm*800mm*10.8mm | 优等品 | 20210401/20210401 | 吸水率 | 佛山市质量计量监督检测中心(国家陶瓷及水暖卫浴产品质量监督检验中心)
104 | 陶瓷砖 | 广东卓冠陶瓷科技有限公司 | 广东省 | 通体大理石（陶瓷砖） | 800mm×800mm×10.4mm、BZ8880、色号V8 | 优等品 | 2021-8-19 | 断裂模数 | 佛山市质量计量监督检测中心(国家陶瓷及水暖卫浴产品质量监督检验中心)
105 | 陶瓷砖 | 肇庆朗丰陶瓷有限公司 | 广东省 | 黑色通体大理石(陶瓷砖) | 800mm×800mm×10.6mm LF8811 | 优等品 | 20210703 | 断裂模数 | 佛山市质量计量监督检测中心(国家陶瓷及水暖卫浴产品质量监督检验中心)
106 | 陶瓷砖 | 广东维特利陶瓷科技有限公司 | 广东省 | 中板通体大理石(陶瓷砖) | 400mm×800mm×7.5mm VT480065 | 合格品 | 20200921 | 破坏强度 | 佛山市质量计量监督检测中心(国家陶瓷及水暖卫浴产品质量监督检验中心)
107 | 陶瓷砖 | 佛山市迦南美地陶瓷有限公司 | 广东省 | 全瓷中板大理石（陶瓷砖） | 400mm×800mm×7mm | 优等品 | 20210812/3班2线 | 尺寸,吸水率 | 佛山市质量计量监督检测中心(国家陶瓷及水暖卫浴产品质量监督检验中心)
108 | 陶瓷砖 | 广东佛山欣洛陶瓷有限公司 | 广东省 | 罗丹印象陶瓷（陶瓷砖） | 800mm×800mm×11.3mm | 优等品 | 2021-8-14 | 断裂模数 | 佛山市质量计量监督检测中心(国家陶瓷及水暖卫浴产品质量监督检验中心)
109 | 陶瓷砖 | 佛山市南海嘉鹰建材有限公司 | 广东省 | 通体大理石瓷砖（陶瓷砖） | 800mm×800mm×12mm LZ807J | 合格品 | 2021/8/14 | 尺寸 | 福建省产品质量检验研究院
110 | 陶瓷砖 | 四会市科迪磁砖有限公司 | 广东省 | 仿古砖 | 300mmx300mmx7.8mm A3001P | 合格品 | 2021-08-14 | 破坏强度 | 福建省产品质量检验研究院
111 | 陶瓷砖 | 肇庆市高要区日月陶陶瓷有限公司 | 广东省 | 喷墨木纹砖 | 900mm×150mm×10mm ZY915760 | 优等品 | 20210811 | 尺寸 | 福建省产品质量检验研究院
112 | 陶瓷砖 | 佛山市盛大基业陶瓷有限公司 | 广东省 | 大嘴蛙陶瓷（陶瓷砖） | 800*800*11(mm),色号：B9 | 合格品 | 2021年8月15日/DZW1078 | 吸水率 | 佛山市质量计量监督检测中心(国家陶瓷及水暖卫浴产品质量监督检验中心)
113 | 陶瓷砖 | 夹江县奥斯堡广东陶瓷有限公司 | 四川省 | 陶瓷砖 | 300mm×600mm×8.2mm | 合格品 | 2021年8月2日/YC8005 | 破坏强度 | 福建省产品质量检验研究院
114 | 中密度纤维板 | 河北鑫鑫木业有限公司 | 河北省 | 中密度纤维板 | 2440mm×1220mm×7.7mm | 合格品 | 20200830/200830*03*200904*01*200904*02 | 甲醛释放量 | 广东产品质量监督检验研究院(国家家具产品质量检验检测中心（广东）)
115 | 中密度纤维板 | 文安县和民木业有限公司 | 河北省 | 中密度纤维板 | 2440mm×1220mm×18mm | 合格品 | 20210401 | 吸水厚度膨胀率 | 广东产品质量监督检验研究院(国家家具产品质量检验检测中心（广东）)
116 | 中密度纤维板 | 文安县鹏程木业有限公司 | 河北省 | 中密度纤维板 | 1220mm×2440mm×15mm | 优等品 | 2021.7.26 | 甲醛释放量 | 广东产品质量监督检验研究院(国家家具产品质量检验检测中心（广东）)
117 | 中密度纤维板 | 文安县鑫耀木业有限公司 | 河北省 | 中密度纤维板 | 2440mm×1220mm×3mm | 合格品 | 20201210 | 甲醛释放量 | 广东产品质量监督检验研究院(国家家具产品质量检验检测中心（广东）)
118 | 中密度纤维板 | 阜新银茂木业有限公司 | 辽宁省 | 中密度纤维板 | 2440mm×1220mm×15mm | 优等品 | 2021-07-15 | 吸水厚度膨胀率 | 江西省产品质量监督检测院(国家竹木产品质量检验检测中心)
119 | 中密度纤维板 | 鞍山市中元密度板有限公司 | 辽宁省 | 中密度纤维板 | 2440mm×1220mm×12mm | 合格品 | 2021-04-06/20210406-09 | 吸水厚度膨胀率 | 江西省产品质量监督检测院(国家竹木产品质量检验检测中心)
120 | 中密度纤维板 | 新沂市大自然木业有限公司 | 江苏省 | 中密度纤维板 | 2440mm×1220mm×15mm | 优等品 | 20210719 | 静曲强度,吸水厚度膨胀率 | 初检机构：广东产品质量监督检验研究院(国家家具产品质量检验检测中心（广东）) 复检机构：安徽省产品质量监督检验研究院 | 复检仍不合格
121 | 中密度纤维板 | 安徽雨鑫木业有限公司 | 安徽省 | 中密度纤维板 | 2440mm×1220mm×4.3mm | 合格品 | 2020-11 | 静曲强度 | 江西省产品质量监督检测院(国家竹木产品质量检验检测中心)
122 | 中密度纤维板 | 茌平县新大密度板有限公司 | 山东省 | 中密度纤维板 | 1265mm×2475mm×12mm | 优等品 | 20210718 | 静曲强度 | 广东产品质量监督检验研究院(国家家具产品质量检验检测中心（广东）)
123 | 中密度纤维板 | 惠州三良木业有限公司 | 广东省 | 中密度纤维板 | 2440mm×1220mm×15mm | 合格品 | 2021-07-17/010717 | 内结合强度,吸水厚度膨胀率 | 安徽省产品质量监督检验研究院
124 | 中密度纤维板 | 四会市汇隆木业有限公司 | 广东省 | 中密度纤维板 | 2440×1220×12（mm） | 合格品 | 2021.8.11/210810 | 内结合强度,吸水厚度膨胀率,甲醛释放量 | 安徽省产品质量监督检验研究院
125 | 中密度纤维板 | 广西来宾凯立木业有限公司 | 广西壮族自治区 | 中密度纤维板 | 2440mm×1220mm×9mm | 优等品 | 2021.7.17/2021.7.17 | 内结合强度,甲醛释放量 | 安徽省产品质量监督检验研究院
126 | 刨花板 | 霸州市昊威木业有限公司 | 河北省 | 刨花板 | 2440mm×1220mm×25mm | / | 2021-06-04 | 静曲强度,内胶合强度 | 广东产品质量监督检验研究院(国家家具产品质量检验检测中心（广东）)
127 | 刨花板 | 廊坊民丰木业有限公司 | 河北省 | 刨花板 | 2440mm×1220mm×18mm | / | 2021-07-12 | 静曲强度 | 广东产品质量监督检验研究院(国家家具产品质量检验检测中心（广东）)
128 | 刨花板 | 山东惟德木业有限公司 | 山东省 | 刨花板 | 2440×1220×16(mm) | 合格品 | 2021-08-06 | 甲醛释放量 | 苏州市产品质量监督检验院
129 | 刨花板 | 瀛洲山（山东）装饰材料有限公司 | 山东省 | 刨花板 | 2440×1220×18(mm) | 一级 | 2021-08-03 | 2h吸水厚度膨胀率 | 苏州市产品质量监督检验院
130 | 刨花板 | 中山市金林木制品厂 | 广东省 | 刨花板 | 2440mm×1220mm×15mm | 合格品 | 2021.7.21 | 甲醛释放量 | 南京市产品质量监督检验院(国家建材产品质量检验检测中心（南京）)
131 | 刨花板 | 广宁中鑫木业有限公司 | 广东省 | 刨花板 | 2440mm×1220mm×15mm | 合格品 | 2021.6.26 | 内胶合强度,2h吸水厚度膨胀率,甲醛释放量 | 南京市产品质量监督检验院(国家建材产品质量检验检测中心（南京）)
132 | 刨花板 | 冠和木业（湛江）有限责任公司 | 广东省 | 刨花板 | 2440mm×1220mm×15mm | 合格品 | 2021.7.3 | 2h吸水厚度膨胀率,甲醛释放量 | 南京市产品质量监督检验院(国家建材产品质量检验检测中心（南京）)
133 | 刨花板 | 成都市福森人造板有限责任公司 | 四川省 | 刨花板 | 2440mm×1220mm×18mm | / | 2021.08.19 | 甲醛释放量 | 广东产品质量监督检验研究院(国家家具产品质量检验检测中心（广东）)
134 | 刨花板 | 贵州建涛木业科技有限公司 | 贵州省 | 刨花板 | 2440mm×1220mm×18mm | 合格品 | 2021.7.30 | 2h吸水厚度膨胀率,甲醛释放量 | 南京市产品质量监督检验院(国家建材产品质量检验检测中心（南京）)
135 | 刨花板 | 西安花园汇众人造板有限公司 | 陕西省 | 刨花板 | 2440mm×1220mm×12mm | / | 2021-7-29 | 甲醛释放量 | 苏州市产品质量监督检验院
136 | 刨花板 | 陕西宝莱家人造板有限公司 | 陕西省 | 刨花板 | 2440mm×1220mm×18mm | / | 2021-04-24/20210424 | 静曲强度 | 苏州市产品质量监督检验院
注：1.按产品及行政区域排序。 2.复检仍不合格，指产品初检不合格，企业提出复检申请，经复检产品仍不合格。